## chemische Grundlagen
molare Massen
kg/kmol
molare Masse Fe | 56
molare Masse Fe2O3 | 160
molare Masse Si | 28
molare Masse SiO2 | 60
molare Masse Ca | 40
molare Masse CaO | 56
molare Masse CaCO3 | 100
molare Masse O | 16
molare Masse O2 | 32
molare Masse N2 | 28
molare Masse C | 12
molare Masse CO | 28
molare Masse CO2 | 44

## Massenbilanz
Hochofen-Massenbilanz
A) Berechnungsmatrix (Umrechnung der Zusammensetzung auf Massenkonzentration der Elemente) in %
Einsatzstoffe | [7 empty] | Erz (1) | Zuschläge (2) | Koks (3) | Heißwind (4) | Gichtgas (5) | Schlacke (6) | Roheisen (7)
Eisenerz | [%] | Menge [kg/tHM] | Menge [kmol/tHM] |  |  |  | Fe | 66.08 | [5 empty] | 95.7
Fe2O3 | 94.4 | 1367.143 | 8.544643 |  |  |  | Si | 1.166667 |  | 6.066667 |  |  | 23.33333 | 0.3
SiO2 | 2.5 | 36.20611 | 0.6034352 |  |  |  | Ca | 2.214286 | 40 |  |  |  | 35.71429
CaO | 3.1 | 44.89558 | 0.8017068 |  |  |  | C |  | 12 | 87 |  | 16.95973 |  | 4
[7 empty] | O | 30.53905 | 48 | 6.933333 | 23.30097 | 33.52382 | 40.95238
Menge [kg/tHM] | 1448.245 | [5 empty] | N |  |  |  | 76.69903 | 49.51645
[7 empty] | Summe | 100 | 100 | 100 | 100 | 100 | 100 | 100
Zuschläge | [%] | Menge [kg/tHM] | Menge [kmol/tHM]
CaCO3 | 100
B) Massenbilanz der Elemente in kg bzw. kg/tHM
Menge [kg/tHM] | 89.08 | [6 empty] | Erz (1) | Zuschläge (2) | Koks (3) | Heißwind (4) | Gichtgas (5) | Schlacke (6) | Roheisen (7) | Gesamt
[7 empty] | Fe | 957 | [5 empty] | 957 |  | a) Fe-bilanz | 1448.245 | kg (Eisenerz)
Koks | [%] | Menge [kg/tHM] | Menge [kmol/tHM] |  |  |  | Si | 16.89619 |  | 30.33333 |  |  | 44.23067 | 3 |  | b) Si-Bilanz | 189.5551 | kg (Schlacke)
C | 87 | [5 empty] | Ca | 32.06827 | 35.632 |  |  |  | 67.7 |  |  | c) Ca-Bilanz | 89.07932 | kg (Zuschläge)
SiO2 | 13 | [5 empty] | C |  | 10.6896 | 435 |  | 405.6896 |  | 40 |  | d) C-Bilanz | 405.6896 | kg (im Gichtgas)
[7 empty] | O | 442.2801 | 42.7584 | 34.66667 | 359.8394 | 801.9152 | 77.62933 |  |  | e) Berechnen O | 801.9152 | kg O im Gichtgas
Menge [kg/tHM] | 500 | [5 empty] | N |  |  |  | 1184.471 | 1184.471
[7 empty] | Summe | 1448.245 | 89.08 | 500 | 1544.311 | 2392.076 | 189.56 | 1000
Heißwind | [%] | Menge [Nm³/tHM] | Menge [kmol/tHM] |  |  |  |  | 1448.245 | 89.08 | 500 |  |  | 189.56
N2 | 79 | 948 | 42.30254
O2 | 21 | 252 | 11.24498
Menge [Nm³/tHM] | 1200
Produkte
C) Bilanzierung der Gichtgas
Gichtgas | [mol-%] | Menge [Nm³/tHM] | Menge [kmol/tHM] | Menge [kg/tHM] |  | Menge [kmol/tHM]
N2 | 55.5133 | 948 | 42.30254 | 1184.471 | N2 | 42.30254
CO2 | 21.52159 | 367.524 | 16.4 | 721.6 | C | 33.80747
CO | 22.96511 | 392.175 | 17.5 | 490 | O | 50.1197 | > lineares Gleichungssystem
[7 empty] | GOD | 48.37758
Menge [Nm³/tHM] | 1707.699 |  | 76.20254
Schlacke | [%] | Menge [kg/tHM] | Menge [kmol/tHM]
CaO | 50
SiO2 | 50
B2 | 1
Menge [kg/tHM] | 189.56
Roheisen | [%] | Menge [kg/tHM] | Menge [kmol/tHM]
Fe | 95.7
Si | 0.3
C | 4
Menge [kg/tHM] | 1000

## Rist-Diagram
Hochofen-Ristdiagramm
Erstellen der Betriebsgeraden
kmol/t HM
O Wind | 22.48996
OSi | 0.2142857
Sum O extern | 22.70425 | aus Heißwind und SiO2
Sum O
Fe | 17.08929
C | 32.91667 | C nur für Reduktion |  |  | 1 | -2
[5 empty] | 1 | 1.5
O/Fe | -1.328566 | Ordinatenabschnitt d
C/Fe | 1.926158 | Steigung k
Anteil indirekte/direkte Reduktion
Graphical display |  | y=k*x+d | (O/Fe)=k*(O/C)+d
| O/C | O/Fe
| 0 | -1.328566 | O/Fe-Verhältnis der Inputstoffe (Einsetzen von Punkt I in Geradengleichung)
| 1 | 0.597592
| 2 | 2.52375
RG | 60.16053 | indirect reduction |  | einsetzen in Gleichung für O/C=1
| 39.83947 | direct reduction
GOD Gichtgas
| O/C | 1.468501 |  | einsetzen in Gleichung für O/Fe=1.5
| GOD (RIST) | 46.85015
| GOD (Massen) | 48.38 |  | Differenz durch Kalzinierung von Kalk
Konstruktion Wüstitecke (bei 1200°C)
[7 empty] | Glgw.-Linien | x (O/C) | y (O/Fe)
Glgw. CO/CO2 | X (CO2) | 0.24 | aus Baur Glaessner für Fe/FeO |  |  |  |  | 1.24 | 0
| X (CO2) | 0.86 | aus Baur Glaessner für FeO/Fe3O4 |  |  |  |  | 1.24 | 1.04918
[8 empty] | 1.86 | 1.173913
Glgw. O/Fe | Fe/Wü | 51.2 | aus Fe-O-System |  | O/Fe | 1.04918 |  | 1.86 | 1.336449
| Wü/Mag+Wu | 54 | aus Fe-O-System |  | O/Fe | 1.173913 |  | 2 | 1.352941
| Mag+Wu/Mag | 57.2 | aus Fe-O-System |  | O/Fe | 1.336449
| Mag/Hem+Mag | 57.5 | aus Fe-O-System |  | O/Fe | 1.352941
Konstruktion Wüstitecke (bei 900°C)
[7 empty] | Glgw.-Linien | x (O/C) | y (O/Fe)
Glgw. CO/CO2 | X (CO2) | 0.3 | aus Baur Glaessner für Fe/FeO |  |  |  |  | 1.3 | 0
| X (CO2) | 0.77 | aus Baur Glaessner für FeO/Fe3O4 |  |  |  |  | 1.3 | 1.04918
[8 empty] | 1.77 | 1.12766
Glgw. O/Fe | Fe/Wü | 51.2 | aus Fe-O-System |  | O/Fe | 1.04918 |  | 1.77 | 1.336449
| Wü/Mag+Wu | 53 | aus Fe-O-System |  | O/Fe | 1.12766 |  | 2 | 1.34192
| Mag+Wu/Mag | 57.2 | aus Fe-O-System |  | O/Fe | 1.336449
| Mag/Hem+Mag | 57.3 | aus Fe-O-System |  | O/Fe | 1.34192

## Energiebilanz
Hochofen-Energiebilanz
|  | Input |  |  |  | Output
|  | Erz | Zuschläge | Koks | Heißwind | Gichtgas | Schlacke | Roheisen | Verluste | Summe
Masse [kg] |  | 1448.24 | 89.07 | 500 | 1544 | -2392.07 | -189.56 | -1000
Temperatur [°C] |  | 25 | 25 | 25 | 1200 | 342.4684 | 1500 | 1500
Zusammensetzung (Massenanteil in %) | Fe2O3 | 94.4
| RE | [6 empty] | 100
| SiO2 | 2.5 |  | 13
| CaO | 3.1
| CaCO3 |  | 100
| CaO-SiO2 | [5 empty] | 100
| C |  |  | 87
| N2 |  |  |  | 76.7 | 49.51
| O2 |  |  |  | 23.3
CO
CO2
Enthalpie [MJ] |  | -8114.734 | -1074.777 | -986.5917 | 2031.464 | -1588.436 | 5882.897 | -1026.694 | 1700
spez. Enthalpie [MJ/kg] |  | -5.603169 | -12.06666 | -1.973183 | 1.315715 | 0.6640425 | -31.03448 | 1.026694
| Angaben | spez. Enthalpie [KJ/kmol] | MG [kg/kmol] | spez. Enthalpie [MJ/kg]
| Fe2O3 | -825787 | 160 | -5.16116875
| RE | 50000 | 48.7 | 1.026694
| SiO2 | -910700 | 60 | -15.17833
| CaO | -635090 | 56 | -11.34089
| CaCO3 | -1206666 | 100 | -12.06666
| CaO-SiO2 | -3600000 | 116 | -31.03448
| C | 0 | 12 | 0
| N2 | 37500 | 28 | 1.339286
| O2 | 39620 | 32 | 1.238125
bei den gegebenen Temperaturen
Gichtgaszusammensetzung
|  | [mol-%] | [wt-%]
| N2 | 55.59 | 49.43384
| CO2 | 21.46 | 30.11597
| CO | 22.96 | 20.45014
|  |  | MG (Gichtgas) |  | kg/kmol | 31.44
Gichtgastemperatur (mit cp-Werten für 600°C)
|  | cp(J/molK) | cp(MJ/kgK)
| N2 | 30.15 | 0.001076786
| CO2 | 47.36 | 0.001076364
| CO | 30.46 | 0.001087857
für 600 °C
| Gichtgas |  | 0.001078922
| Gichtgastemperatur |  | 342.4684 | °C